## fer-const.
Thermocouple fer-constantan
T (°C) | ± | E (mV) | ±
0.5 | 1.5 | -0.01 | 0.07025
9 | 1.5 | 0.45 | 0.08125
17 | 1.5 | 1.01 | 0.09525
22 | 1.5 | 1.24 | 0.101
32 | 1.5 | 1.8 | 0.115
42 | 1.5 | 2.36 | 0.129
50 | 1.5 | 2.81 | 0.14025
59.5 | 1.5 | 3.33 | 0.15325
69.5 | 1.5 | 3.91 | 0.16775
80 | 1.5 | 4.45 | 0.18125
90 | 1.5 | 4.99 | 0.19475
98.8 | 1.5 | 5.32 | 0.203
231.9 | 1.5 | 12.48 | 0.382 | Sn
327.4 | 1.5 | 17.6 | 0.51 | Pb
419 | 3 | 22.22 | 0.6255 | Zn
231.9 | 1.5 | 12.77 | 0.38925 | Sn
327.4 | 1.5 | 17.13 | 0.49825 | Pb
419 | 3 | 22.07 | 0.62175 | Zn
320.6727 | 5 | 17.15 | 0.49875 | Cd
17.15026
• Plus pratique sur une gamme étendue de températures, dans la mesure où il est quasi-linéaire, ce thermocouple est en outre plus sensible (≈ 0,05 mV/°C) que le thermocouple fer-cuivre (≈ 0,01 mV/°C) dans l'intervalle de 0 °C à 100 °C.
• L'interpolation des valeurs de E permet de calculer la température de fusion du cadmium : T = 321 ± 5 °C, à comparer à la valeur usuellement admise par la communauté scientifique : T = 320,9 ± 0,2 °C.
◊ remarque : depuis ces mesures, l'usage du cadmium a été abandonné, à cause de la toxicité des vapeurs.
• Les incertitudes sur les températures sont :
◊ des incertitudes de lecture, y compris la variation dans le temps (≈ 0,5 °C) ;
◊ des incertitudes d'inhomogénéité du milieu, estimées par l'étude du "point 100 °C" (≈ 1 °C).
• Les incertitudes sur les f.e.m. sont :
◊ des incertitudes de mesure (≈ 0,5 % plus 0,02 mV) ;
◊ des incertitudes de référence, estimées par l'étude du "point 0°C" et de sa dérive pendant la manipulation (≈ 2 % plus 0,05 mV pour l'équivalent d'une dérive plus ou moins progressive de ≈ 3 °C au fur et à mesure de l'échauffement).

## fer-cuivre
Thermocouple fer-cuivre
T (°C) | ± | E (mV) | ±
1 | 1.5 | 0.04 | 0.031
2 | 1.5 | 0.01 | 0.03025
2.5 | 1.5 | 0.01 | 0.03025
10 | 1.5 | 0.13 | 0.03325
13 | 1.5 | 0.18 | 0.0345
19 | 1.5 | 0.23 | 0.03575
20 | 1.5 | 0.23 | 0.03575
25 | 1.5 | 0.29 | 0.03725
30 | 1.5 | 0.34 | 0.0385
35 | 1.5 | 0.41 | 0.04025
39 | 1.5 | 0.44 | 0.041
41 | 1.5 | 0.46 | 0.0415
45 | 1.5 | 0.5 | 0.0425
50 | 1.5 | 0.55 | 0.04375
58 | 1.5 | 0.63 | 0.04575
60 | 1.5 | 0.64 | 0.046
61 | 1.5 | 0.65 | 0.04625
69 | 1.5 | 0.72 | 0.048
79 | 1.5 | 0.81 | 0.05025
80 | 1.5 | 0.82 | 0.0505
89 | 1.5 | 0.89 | 0.05225
99 | 1.5 | 0.94 | 0.0535
100 | 1.5 | 0.96 | 0.054
231.9 | 1.5 | 1.55 | 0.06875 | Sn
280 | 5 | 1.57 | 0.06925 | Max
327.4 | 1.5 | 1.51 | 0.06775 | Pb
419 | 3 | 1.19 | 0.05975 | Zn
231.9 | 1.5 | 1.51 | 0.06775 | Sn
280 | 5 | 1.62 | 0.0705 | Max
327.4 | 1.5 | 1.53 | 0.06825 | Pb
419 | 3 | 1.32 | 0.063 | Zn
325 | 25 | 1.55 | 0.08875 | Cd
1.55073
• Moins pratique sur une gamme étendue de températures, dans la mesure où il est inopérant au voisinage du maximum, ce thermocouple est en outre moins sensible (≈ 0,01 mV/°C) que le thermocouple fer-constantan (≈ 0,05 mV/°C) dans l'intervalle de 0 °C à 100 °C.
• L'interpolation des valeurs de E permet de calculer la température de fusion du cadmium : T = 325 ± 25 °C (très peu précis car voisin du maximum), à comparer à la valeur usuellement admise par la communauté scientifique : T = 320,9 ± 0,2 °C.
◊ remarque : pour ce thermocouple, les f.e.m. correspondant aux fusions de Sn, Pb et Zn sont des points indispensables de l'étalonnage au voisinage du maximum (la moyenne de plusieurs mesure réduit l'incertitude).
◊ remarque : depuis ces mesures, l'usage du cadmium a été abandonné, à cause de la toxicité des vapeurs.
sur la partie décroissante de la courbe
• Les incertitudes sur les températures sont :
◊ des incertitudes de lecture, y compris la variation dans le temps (≈ 0,5 °C) ;
◊ des incertitudes d'inhomogénéité du milieu, estimées par l'étude du "point 100 °C" (≈ 1 °C).
• Les incertitudes sur les f.e.m. sont :
◊ des incertitudes de mesure (≈ 0,5 % plus 0,02 mV) ;
◊ des incertitudes de référence, estimées par l'étude du "point 0°C" et de sa dérive pendant la manipulation (≈ 2 % plus 0,01 mV pour l'équivalent d'une dérive plus ou moins progressive de ≈ 3 °C au fur et à mesure de l'échauffement).

## Fe-nc
Thermocouple fer-alliage inconnu (nichrome ?)
| T (°C) | DT (°C) | E (mV) | DE (mV)
| 0.5 | 0.3 |  |  |  | référence
| 1 | 0.5 | 0.04 | 0.0304
| 4 | 0.5 | 0.08 | 0.0308
| 9 | 0.5 | 0.12 | 0.0312
| 12 | 0.5 | 0.13 | 0.0313
| 14 | 0.5 | 0.14 | 0.0314
| 16 | 0.5 | 0.16 | 0.0316
| 18 | 0.5 | 0.18 | 0.0318
| 20 | 0.5 | 0.19 | 0.0319
| 22 | 0.5 | 0.21 | 0.0321
| 24 | 0.5 | 0.22 | 0.0322
| 25 | 0.5 | 0.23 | 0.0323
| 26 | 0.5 | 0.24 | 0.0324
| 30 | 0.5 | 0.27 | 0.0327
| 32 | 0.5 | 0.28 | 0.0328
| 37 | 0.5 | 0.31 | 0.0331
| 38 | 0.5 | 0.32 | 0.0332
| 40 | 0.5 | 0.33 | 0.0333
| 42 | 0.5 | 0.33 | 0.0333
| 45 | 0.5 | 0.36 | 0.0336
| 49 | 0.5 | 0.39 | 0.0339
| 50 | 0.5 | 0.4 | 0.034
| 52 | 0.5 | 0.41 | 0.0341
| 56 | 0.5 | 0.43 | 0.0343
| 59 | 0.5 | 0.46 | 0.0346
| 62 | 0.5 | 0.47 | 0.0347
| 65 | 0.5 | 0.49 | 0.0349
| 68 | 0.5 | 0.5 | 0.035
| 70 | 0.5 | 0.51 | 0.0351
| 74 | 0.5 | 0.53 | 0.0353
| 75 | 0.5 | 0.54 | 0.0354
| 78 | 0.5 | 0.55 | 0.0355
| 80 | 0.5 | 0.57 | 0.0357
| 83 | 0.5 | 0.58 | 0.0358
| 85 | 0.5 | 0.59 | 0.0359
| 87 | 0.5 | 0.61 | 0.0361
| 90 | 0.5 | 0.62 | 0.0362
| 94 | 0.5 | 0.63 | 0.0363
| 95 | 0.5 | 0.63 | 0.0363
| 98 | 0.5 | 0.64 | 0.0364
| 180 | 15 | 0.89 | 0.0789 | max
| 232 | 0.5 | 0.81 | 0.0381 | Sn
| 327 | 0.5 | 0.09 | 0.0309 | Pb
| 419 | 0.5 | -0.92 | 0.0208 | Zn
| 313 | 7 | 0.26 | 0.0326 | Cd
0.2625259
• On obtient pour le cadmium (sur la partie décroissante de la courbe) une température de fusion de 313 ± 7 °C, à comparer à la valeur 320,9 ± 0,2 °C généralement admise par la communauté scientifique.
• Les températures de la première partie de la courbe sont mesurées avec un thermomètre à mercure (dont la sensibilité 1 °C est ici suffisante).

## résistance
Résistance
T (°C) | T (K) | ± | R (W) | ± | s (K-1)
2 | 275.2 | 1.5 | 103.28 | 0.7164 | 0.003698683
15 | 288.2 | 1.5 | 109.6 | 0.748 | 0.003485401
20.5 | 293.7 | 1.5 | 111.48 | 0.7574 | 0.003426624
30 | 303.2 | 1.5 | 115.79 | 0.77895 | 0.003299076
36 | 309.2 | 1.5 | 118.22 | 0.7911 | 0.003231264
42 | 315.2 | 1.5 | 120.2 | 0.801 | 0.003178037
57 | 330.2 | 1.5 | 125.9 | 0.8295 | 0.003034154
64 | 337.2 | 1.5 | 129 | 0.845 | 0.00296124
71.5 | 344.7 | 1.5 | 131.8 | 0.859 | 0.002898331
81 | 354.2 | 1.5 | 135.3 | 0.8765 | 0.002823356
90 | 363.2 | 1.5 | 139.16 | 0.8958 | 0.002745042
93.5 | 366.7 | 1.5 | 140.46 | 0.9023 | 0.002719635
96 | 369.2 | 1.5 | 141.63 | 0.90815 | 0.002697169
97 | 370.2 | 1.5 | 141.76 | 0.9088 | 0.002694695
2 | 275.2 | 1.5 | 100.65 | 0.70325 | 0.003695976
9.5 | 282.7 | 1.5 | 104.02 | 0.7201 | 0.003576235
16 | 289.2 | 1.5 | 106.75 | 0.73375 | 0.003484778
23 | 296.2 | 1.5 | 109.77 | 0.74885 | 0.003388904
31 | 304.2 | 1.5 | 112.8 | 0.764 | 0.003297872
42 | 315.2 | 1.5 | 117.38 | 0.7869 | 0.003169194
50 | 323.2 | 1.5 | 120.59 | 0.80295 | 0.003084833
61 | 334.2 | 1.5 | 124.9 | 0.8245 | 0.002978383
70 | 343.2 | 1.5 | 128.42 | 0.8421 | 0.002896745
82 | 355.2 | 1.5 | 132.53 | 0.86265 | 0.002806912
91 | 364.2 | 1.5 | 135.85 | 0.87925 | 0.002738314
100 | 373.2 | 1.5 | 138.97 | 0.89485 | 0.002676837
• Les incertitudes sur les températures sont :
◊ des incertitudes de lecture, y compris la variation dans le temps (≈ 0,5 °C) ;
◊ des incertitudes d'inhomogénéité du milieu, estimées par l'étude du "point 100 °C" (≈ 1 °C).
• Les incertitudes sur les résistances sont des incertitudes de mesure (≈ 0,5 % plus 0,2 W).
• Il y a en fait deux séries de mesures, pour des résistances de même modèle mais différentes.
• Pour décrire la variation de R par l'effet de gène du mouvement des électrons mobiles par l'agitation thermique, on étudie ici l'évolution de R en fonction de T ; ne disposant d'aucun modèle physique simple, on utilise une modélisation affine (qui semble une quasi-proportionnalité).
• Le modèle : R = bT donne :
s = 1/T et b ≈ 0,38 W.K-1.
• Pour la thermistance, le modèle : ln(R/R0) = a/T donne :
|s| = a/T2 avec a ≈ 4470 K.
• La comparaison avec la sensibilité d'une résistance métallique montre un net avantage pour la thermistance : d'un facteur 13 à 0 °C ; seulement d'un facteur 6 à 100 °C mais toujours en faveur de la thermistance.
• Par contre, il est évident que les thermistances ne peuvent pas être utilisées à très hautes températures (≥ 200 °C) car les composants électroniques ne le supportent pas ; au contraire, il est possible de fabriquer des résistances qui supportent jusqu'à 1000 °C.

## thermistance
Thermistance
T (°C) | ± | R (W) | ± | 1/T (K-1) | ± | ln({R}) | ± | ¦s¦ (K-1) | ln({R})-ln(T)*3/2 | ±
2 | 1.5 | 597 | 4.985 | 0.003634381 | 1.981309e-05 | 6.391917 | 0.008350084 | 0.05551628 | -2.034057 | 0.01652744
13 | 1.5 | 292.8 | 1.664 | 0.003494671 | 1.831908e-05 | 5.67949 | 0.00568306 | 0.05133007 | -2.805284 | 0.01354607
24 | 1.5 | 159.6 | 0.998 | 0.003365304 | 1.69879e-05 | 5.072671 | 0.006253133 | 0.04760011 | -3.468685 | 0.01382507
30 | 1.5 | 120 | 0.8 | 0.003298697 | 1.63221e-05 | 4.787492 | 0.006666667 | 0.04573453 | -3.78385 | 0.01408873
44 | 1.5 | 64 | 0.52 | 0.003153082 | 1.491289e-05 | 4.158883 | 0.008125 | 0.04178592 | -4.480179 | 0.01521943
50 | 1.5 | 48.5 | 0.4425 | 0.003094538 | 1.436425e-05 | 3.881564 | 0.009123711 | 0.04024863 | -4.785611 | 0.01608642
63 | 1.5 | 30.3 | 0.3515 | 0.002974862 | 1.327471e-05 | 3.411148 | 0.01160066 | 0.03719574 | -5.315189 | 0.0182941
70 | 1.5 | 23.2 | 0.316 | 0.002914177 | 1.273865e-05 | 3.144152 | 0.01362069 | 0.03569368 | -5.613099 | 0.02017759
83 | 1.5 | 15.7 | 0.2785 | 0.002807806 | 1.182566e-05 | 2.753661 | 0.01773885 | 0.0331355 | -6.059367 | 0.02405642
89 | 1.5 | 14 | 0.27 | 0.002761287 | 1.143706e-05 | 2.639057 | 0.01928571 | 0.03204663 | -6.19903 | 0.02549861
100 | 1.5 | 11 | 0.255 | 0.002679887 | 1.07727e-05 | 2.397895 | 0.02318182 | 0.03018509 | -6.485075 | 0.02921156
5 | 1.5 | 574 | 4.87 | 0.003595182 | 1.938801e-05 | 6.352629 | 0.008484321 | 0.06125317 | -2.089611 | 0.01657348
22 | 1.5 | 170.2 | 1.051 | 0.003388108 | 1.721891e-05 | 5.136974 | 0.006175088 | 0.05440028 | -3.394251 | 0.01379833
33 | 1.5 | 95.4 | 0.677 | 0.003266373 | 1.600379e-05 | 4.558079 | 0.007096436 | 0.05056129 | -4.028034 | 0.01444577
41 | 1.5 | 64.9 | 0.5245 | 0.003183193 | 1.519907e-05 | 4.172848 | 0.008081664 | 0.04801894 | -4.451958 | 0.01524385
48 | 1.5 | 47.6 | 0.438 | 0.00311381 | 1.454372e-05 | 3.862833 | 0.009201681 | 0.04594845 | -4.79503 | 0.01620775
50 | 1.5 | 42.7 | 0.4135 | 0.003094538 | 1.436425e-05 | 3.754199 | 0.009683841 | 0.04538145 | -4.912976 | 0.01664655
59 | 1.5 | 29.4 | 0.347 | 0.003010688 | 1.359636e-05 | 3.380995 | 0.01180272 | 0.04295544 | -5.327385 | 0.01857677
62 | 1.5 | 25.9 | 0.3295 | 0.002983739 | 1.335404e-05 | 3.254243 | 0.01272201 | 0.04218988 | -5.467624 | 0.01943542
68 | 1.5 | 21.1 | 0.3055 | 0.002931262 | 1.288844e-05 | 3.049273 | 0.01447867 | 0.04071889 | -5.69921 | 0.02107401
74 | 1.5 | 16.7 | 0.2835 | 0.002880599 | 1.244678e-05 | 2.815409 | 0.01697605 | 0.03932352 | -5.959227 | 0.0234574
85 | 1.5 | 11.2 | 0.256 | 0.002792126 | 1.169395e-05 | 2.415914 | 0.02285714 | 0.0369451 | -6.405514 | 0.02913943
94 | 1.5 | 8.6 | 0.243 | 0.002723682 | 1.112767e-05 | 2.151762 | 0.02825581 | 0.03515602 | -6.706894 | 0.0343841
• L'effet de gène du mouvement des électrons mobile par l'agitation thermique est ici du second ordre par rapport à l'augmentation du nombre d'électrons mobiles (et donc de la conductance) causée par les chocs.
• Si on note Ea l'énergie d'activation de la réaction e-lié ⟶ e- mobile la résistance doit varier comme R = R0 exp(Ea/kT).
• On étudie donc, en fonction de 1/T, l'évolution de ln({R}) avec {R} = R/r0 et r0 = 1W pour l'homogénéité des unités.
• La modélisation affine donne (selon la thermistance) :
R0 = 120 ± 150 µW ou R0 = 20 ± 50 µW (très peu précis) ;
et par ailleurs :
Ea = 34,9 ± 3,5 kJ/mol ou Ea = 39,4 ± 3,9 kJ/mol.
• Ces énergies d'activation correspondent à 0,38 ± 0,04 eV par électron (ce qui est bien l'ordre de grandeur des différences entre les niveaux d'énergie au voisinage du niveau de valence des métaux usuels).
• Les incertitudes importantes sont causées en partie par l'approximation du modèle (gène du mouvement des électrons), qui surestime ainsi la diminution de R quand T augmente.
• Les incertitudes sur les températures sont :
◊ des incertitudes de lecture, y compris la variation dans le temps (≈ 0,5 °C) ;
◊ des incertitudes d'inhomogénéité du milieu, estimées par l'étude du "point 100 °C" (≈ 1 °C).
• Les incertitudes sur les résistances sont des incertitudes de mesure (≈ 0,5 % plus 0,2 W).
• Il y a en fait deux séries de mesures correspondant à la même thermistance ; le décalage constaté à haute température est uniquement dû aux détails des conditions expérimentales, ce qui montre qu'il est bien possible que les incertitudes soient sous-estimées.